## Feuille 1
FIU040 | m² | Isolation thermique par l'extérieur de la couche intérieure, en façade double paroi en maçonnerie apparente.
Isolation thermique par l'extérieur de la couche intérieure, en façade double paroi en maçonnerie apparente, constituée de panneau rigide en polystyrène expansé, à surface lisse et usinage latéral droit, de 30 mm d'épaisseur, résistance thermique 1,05 m²K/W, conductivité thermique 0,029 W/(mK), placé bord à bord et fixé aux écarteurs du même matériau isolant, pour maintenir l'épaisseur de la lame d'air. Comprend la mousse adhésive autoexpansive, élastique, en polyuréthane monocomposant pour la fixation des écarteurs à la couche intérieure et des panneaux isolants aux écarteurs.
Code interne |  | Désignation | Quantité | Unité | Prix unitaire | Prix total
mt16pel010aca |  | Panneau rigide en polystyrène expansé, selon NF EN 13163, à surface lisse et usinage latéral droit, de 30 mm d'épaisseur, résistance thermique 1,05 m²K/W, conductivité thermique 0,029 W/(mK), Euroclasse E de réaction au feu, avec code de désignation EPS-EN 13163-L3-W3-T2-S5-P10-BS250-TR200-DS(N)2-CS(10)150. | 1.05 | m² | 3592.8 | 3772.44
mt22www040 |  | Aérosol de 750 ml de mousse adhésive autoexpansive, élastique, en polyuréthane monocomposant, de 25 kg/m³ de densité, conductivité thermique 0,0345 W/(mK), 135% d'expansion, élongation jusqu'à rupture 45% et 7 N/cm² de résistance à la traction, stable de -40°C à 90°C; à appliquer au pistolet; selon NF EN 13165. | 0.05 | U | 6998.15 | 349.91
mo054 |  | Compagnon professionnel III/CP2 poseur d'isolants rigides ou flexibles. | 0.016 | h | 1466.63 | 23.47
mo101 |  | Ouvrier professionnel II/OP poseur d'isolants rigides ou flexibles. | 0.016 | h | 908.13 | 14.53
|  | Frais de chantier des unités d'ouvrage | 2 | % | 4160.35 | 83.21
Coût d'entretien décennal: 84,87F CFA les 10 premières années. |  |  |  |  | Montant total HT: | 4243.56